## Materialdatenbank
Identifikation |  | Allgemein | Allgemein |  |  |  |  | Hypoplastizität | Hypoplastizität | [6 empty] | Viskohypoplast. | Viskohypoplastizität | [6 empty] | Erw. hypopl. P. | Erw. hypopl. Parameter |  |  |  |  | Elastoplast. (MC) | Elastoplastizität (Mohr-Coulomb) |  |  |  |  | Sonstiges | Sonstiges | Sonstiges
Name | Variation |  | Korndichte | min. Dichte | max. Dichte | krit. Reibungsw. | Durchlässigk.-beiw. |  | Granulath. | Exponent | dicht. Porenz. | lock. Porenz. | krit. Porenz. | Exponent | Exponent |  | 100-Porenz. | Komp-Beiw. | Schwellbeiw. | Belast.-Fl. | Viskos.grad | Ref.-Dehn. | Überkons.grad |  | Faktor | Faktor | Konstante | Exponent | Exponent |  | E-Modul | Querdehnzahl | Dilatanzw. | Koh.-Fließspg. | Plast. Dehn. |  | Herkunft | Veröffentlicht | Kommentar
Bodenbezeichnung | labor/optimiert/... |  | ρS [t/m3] | ρmin [t/m3] | ρmax [t/m3] | φc [Grad] | ks [m/s] nur Exponent |  | hs [MPa] | n [-] | ed0 [-] | ec0 [-] | ei0 [-] | α [-] | β [-] |  | e100 [-] | λ [-] | κ [-] | βx [-] | Iv [-] | Dr [-] *10^(-6) | OCR [-] |  | mT [-] | mR [-] | Rmax [-] *10^(-6) | βr [-] | χ [-] |  | E [kPa] | ν [-] | ψ [Grad] | c0 [kN/m2] | εp |  | Laborgutachten | Publikation(en)/Gutachten | -
Standardparameter | labor |  | 2.65 | 1.4 | 2 | 32 | -6 |  | 2000 | 0.3 | 0.5 | 0.8 | 0.95 | 0.1 | 1 |  | 1.4 | 0.12 | 0.02 | 0.5 | 0.05 | 0.2 | 1 |  | 2 | 5 | 100 | 0.5 | 6 |  | 30000 | 0.25 | 10 | 0.1 | 0 |  | - | - | Standardwerte aller folgenden Böden (falls Parameter nicht explizit definiert)
Sand, mitteldicht | labor |  |  | 1.4 | 1.8 | 36 | -5 | [9 empty] | - | - | - | - | - | - | - | [7 empty] | 40000 | 0.25 | 10 | 0.1 | 0 |  | - | - | angelehnt an EANG (S. 120 u. 125) und Erfahrungswerten
Klei, weich-steif | labor |  |  | 1.5 | 1.5 | 27 | -9 |  | - | - | - | - | - | - | - | [15 empty] | 5000 | 0.3 | 0 | 15 | 0 |  | - | - | angelehnt an EANG (S. 131) und Erfahrungswerten
Mergel, steif | labor |  |  | 1.7 | 1.7 | 30 | -8 |  | - | - | - | - | - | - | - | [15 empty] | 150000 | 0.25 | 10 | 47 | 0 |  | - | - | angelehnt an EANG (S. 137) und Erfahrungswerten
Ton, steif | labor |  |  | 1.9 | 1.9 | 20 | -10 |  | - | - | - | - | - | - | - | [15 empty] | 40000 | 0.2 | 0 | 20 | 0 |  | - | - | angelehnt an EANG (S. 149) und Erfahrungswerten
Karlsruher Feinsand | labor |  | 2.635 | 1.29 | 1.58 | 33.1 |  |  | 4000 | 0.27 | 0.677 | 1.054 | 1.212 | 0.14 | 2.5 | [9 empty] | 1.1 | 2.2 | 100 | 0.1 | 5.5 | [8 empty] | Wichtmann und Triantafyllidis (2016)
Hamburger Sand 2023 | labor |  | 2.639 | 1.467 | 1.715 | 31 |  |  | 1500 | 0.38 | 0.51 | 0.8 | 0.92 | 0.06 | 1.78 | [22 empty] | Zobel (2023)
SiLibeads 3-5mm | labor |  | 2.553 | 1.53 | 1.63 | 20 |  |  | 80 | 0.7 | 0.56 | 0.67 | 0.77 | 0.01 | 1.76 | [22 empty] | Zobel (2023)